## Sheet1
水泥等21产品抽检样品不合格情况表
一、水泥
序号 | 行政区划 |  | 样品名称 | 标称商标 | 规格型号 | 受检（样品采集）单位 | 标称生产单位 | 判定结果 | 不合格项目
| 市 | 县区
1 | 石家庄 | 新乐市 | 普通硅酸盐水泥 | 鑫淼 | P·0 42.5 | 石家庄市远东建材厂 | 石家庄市远东建材厂 | 不合格 | 烧失量
2 | 石家庄 | 元氏县 | 矿渣硅酸盐水泥 | -- | P·S·A 32.5 | 宋俊更 | 石家庄市济河特种水泥有限公司 | 不合格 | 氯离子
3 | 唐山 | 汉沽管理区 | 普通硅酸盐水泥 | 驰鹿 | P·O 42.5 | 唐山市嘉澍工贸有限公司 | 唐山市嘉澍工贸有限公司 | 不合格 | 水溶性铬（Ⅵ）
4 | 唐山 | 滦南县 | 矿渣硅酸盐水泥 | 京滦牌 | P·S·A 32.5 | 刘士新 | 唐山市京滦水泥有限责任公司 | 不合格 | 氯离子
5 | 唐山 | 古冶区 | 普通硅酸盐水泥 | 九岳 | P·O 42.5 | 唐山市古冶金林水泥厂 | 唐山市古冶金林水泥厂 | 不合格 | 烧失量；氯离子
6 | 唐山 | 滦南县 | 普通硅酸盐水泥 | -- | P·O 42.5 | 陈清 | 唐山市古冶金林水泥厂 | 不合格 | 烧失量；氯离子
7 | 唐山 | 滦南县 | 普通硅酸盐水泥 | 京滦牌 | P·O 42.5 | 魏汝花 | 唐山市京滦水泥有限责任公司 | 不合格 | 氯离子
8 | 廊坊 | 广阳区 | 矿渣硅酸盐水泥 | 宇石 | P·S·A 32.5 | 廊坊市广阳区北旺乡亚倩五金建材经销部 | 唐山市奥顺水泥有限公司 | 不合格 | 氯离子
9 | 邢台 | 沙河市 | 普通硅酸盐水泥 | -- | P·O 42.5 | 河北创业水泥有限公司 | 河北创业水泥有限公司 | 不合格 | 烧失量
10 | 保定 | 顺平县 | 矿渣硅酸盐水泥 | -- | P·S·A 32.5 | 顺平县北关水泥销售处 | 顺平县曲寨水泥有限公司 | 不合格 | 氯离子
二、人造板（含生态板）
序号 | 行政区划 |  | 样品名称 | 标称商标 | 规格型号 | 受检（样品采集）单位 | 标称生产单位 | 判定结果 | 不合格项目
| 市 | 县区
11 | 衡水 | 安平县 | 中密度纤维板 | 通翔 | 2440×1220×12（mm） | 安平县森和板业有限公司 | 安平县森和板业有限公司 | 不合格 | 甲醛释放量
12 | 邢台 | 宁晋县 | 中密度纤维板 | -- | 2440×1220×12 mm | 河北康丰木业有限公司 | 河北康丰木业有限公司 | 不合格 | 甲醛释放量
三、建筑防水卷材
序号 | 行政区划 |  | 样品名称 | 标称商标 | 规格型号 | 受检（样品采集）单位 | 标称生产单位 | 判定结果 | 不合格项目
| 市 | 县区
13 | 石家庄 | 长安区 | 弹性体改性沥青防水卷材 | -- | SBS Ⅱ PY PE PE 3 | 河北雨煊防水保温工程有限公司 | 河北鑫冠防水材料有限公司 | 不合格 | 可溶物含量；拉力；延伸率
14 | 石家庄 | 新乐 | 弹性体改性沥青防水卷材 | 禹润 | SBS Ⅱ PY PE PE 3 10 | 河北东方宏润建筑材料有限公司 | 河北东方宏润建筑材料有限公司 | 不合格 | 浸水后质量增加
15 | 石家庄 | 新乐 | 弹性体SBS改性沥青防水卷材 | 夺冠 | SBS I PY PE PE 3 10 | 石家庄市奥赛防水材料有限公司 | 石家庄市奥赛防水材料有限公司 | 不合格 | 浸水后质量增加
16 | 石家庄 | 新乐 | 弹性体SBS改性沥青防水卷材 | -- | SBS I PY PE PE 3 10 | 河北展新防水建材有限公司 | 河北展新防水建材有限公司 | 不合格 | 浸水后质量增加
17 | 石家庄 | 新乐 | 弹性体（SBS）改性沥青防水卷材 | 金水克 | SBS I PY PE PE 3 | 河北新龙基防水建材有限公司 | 河北新龙基防水建材有限公司 | 不合格 | 浸水后质量增加
18 | 石家庄 | 新乐 | 弹性体改性沥青防水卷材 | 宇邦名达 | SBS I PY PE PE 3 | 河北卓邦名达防水材料有限公司 | 河北卓邦名达防水材料有限公司 | 不合格 | 浸水后质量增加
19 | 沧州 | 南大港区 | 弹性体改性沥青防水卷材 | 禹邦 | SBS I PY PE PE 3 10 | 河北鑫禹邦防水材料有限公司 | 河北鑫禹邦防水材料有限公司 | 不合格 | 浸水后质量增加
20 | 衡水 | 桃城区 | 弹性体（SBS）改性沥青防水卷材 | -- | SBS Ⅰ PY PE PE 4 10 | 河北新龙基防水建材有限公司衡水分公司 | 河北新龙基防水建材有限公司 | 不合格 | 拉力；延伸率
21 | 邯郸 | 大名 | 弹性体改性沥青防水卷材 | 双赢 | SBS I PY PE PE 3 10 | 河北豫源防水材料有限公司 | 河北豫源防水材料有限公司 | 不合格 | 浸水后质量增加
22 | 定州 | -- | 弹性体改性沥青防水卷材 | 远东雄鹰 | SBS I PY PE PE 3 10 | 河北远东防水材料有限公司 | 河北远东防水材料有限公司 | 不合格 | 热老化-拉力保持率
23 | 定州 | -- | 弹性体改性沥青防水卷材 | 鑫隆汇通 | SBS I PY PE PE 3 10 | 北京鑫隆汇通防水保温工程有限公司河北分公司 | 北京鑫隆汇通防水保温工程有限公司河北分公司 | 不合格 | 浸水后质量增加
24 | 定州 | -- | 弹性体改性沥青防水卷材 | 世达佳雨 | SBS I PY PE PE 4 10 | 河北世达佳雨防水材料有限公司 | 河北世达佳雨防水材料有限公司 | 不合格 | 浸水后质量增加
25 | 定州 | -- | 弹性体改性沥青防水卷材 | 雨鹏 | SBS I PY PE PE 3 10 | 定州市耀信防水材料有限公司 | 定州市耀信防水材料有限公司 | 不合格 | 浸水后质量增加
26 | 定州 | -- | 弹性体（SBS）改性沥青防水卷材 | 三星蓝 | SBS I PY PE PE 4 10 | 河北晨丰防水材料有限公司 | 河北晨丰防水材料有限公司 | 不合格 | 热老化-拉力保持率
27 | 定州 | -- | 弹性体改性沥青防水卷材 | 东方红日 | SBS I PY PE PE 3 10 | 河北宏越翔防水材料有限公司 | 河北宏越翔防水材料有限公司 | 不合格 | 浸水后质量增加
28 | 定州 | -- | 弹性体改性沥青防水卷材 | 新天佳乐 | SBS I PY PE PE 4 10 | 河北新天佳乐防水材料有限公司 | 河北新天佳乐防水材料有限公司 | 不合格 | 可溶物含量
四、车用添加（润滑）剂
序号 | 行政区划 |  | 样品名称 | 标称商标 | 规格型号 | 受检（样品采集）单位 | 标称生产单位 | 判定结果 | 不合格项目
| 市 | 县区
29 | 张家口 | 宣化区 | 绿行者尿素溶液 | 兰图 | -- | 刘春艳 | 兰图贸易有限公司 | 不合格 | 杂质含量
30 | 唐山 | 遵化市 | 尾气净化液 | 北国之星 | -- | 遵化市环宇加油站 | 超能洗涤用品唐山有限公司 | 不合格 | 尿素含量（质量分数）；折光率^(20)n_(D)
31 | 廊坊 | 广阳区 | 高档玻璃水 | 博车美 | -- | 廊坊市广阳区北凤道浩泰汽车配件经营部 | 济南金泰化工有限公司 | 不合格 | 冰点
32 | 沧州 | 青县 | 柴油机尾气处理液 | 特牌 | -- | 青县特牌车用尿素厂 | 青县特牌车用尿素厂 | 不合格 | 杂质含量
33 | 衡水 | 高新区 | 车用尿素溶液 | -- | -- | 衡水美蓝环保科技有限公司 | 衡水美蓝环保科技有限公司 | 不合格 | 杂质含量
34 | 衡水 | 景县 | 全效玻璃水 | 华途 | -- | 景县龙华鑫金汽车服务中心 | 美好时光（北京）国际科技有限公司 | 不合格 | 冰点
35 | 邢台 | 威县 | 柴油发动机专用尿素溶液 | 王宝蓝 | -- | 上海修鑫实业有限公司威县分公司 | 上海修鑫实业有限公司威县分公司 | 不合格 | 杂质含量
36 | 邯郸 | 涉县 | 柴油机油 | 星辰轻灵 | -- | 涉县富华农机配件门市部 | 北京市开威高级润滑油厂 | 不合格 | 运动黏度(100℃)
37 | 邯郸 | 涉县 | 柴油车尾气处理液（车用尿素溶液） | 魅蓝环保 | -- | 涉县魅蓝环保科技有限公司 | 涉县魅蓝环保科技有限公司 | 不合格 | 杂质含量
五、油漆涂料
序号 | 行政区划 |  | 样品名称 | 标称商标 | 规格型号 | 受检（样品采集）单位 | 标称生产单位 | 判定结果 | 不合格项目
| 市 | 县区
38 | 石家庄 | 长安区 | 醇酸调合漆 | 晨虹漆 | 800g | 长安铭靓五金涂料经销处 | 河北晨虹油漆有限公司 | 不合格 | 甲苯、乙苯、二甲苯总和
39 | 石家庄 | 长安区 | 净味全效内墙乳胶漆 | 美雅俪 | 20kg | 河北锦宸地坪工程有限公司 | 炫亚涂料（上海）有限公司 | 不合格 | 耐洗刷性
40 | 张家口 | 万全区 | 绿色生态涂料 | 标称：佳和 | 面漆 | 万全区孔家庄镇海鑫装饰大全 | 张家口佳和新型建材有限公司 | 不合格 | 耐洗刷性
41 | 保定 | 莲池区 | JS1型柔性防水涂料 | 白雪 | 净含量：20kg | 保定市鑫丰市场白玉装饰材料经营处 | 徐水县白玉化工涂料有限公司 | 不合格 | 游离甲醛
42 | 保定 | 莲池区 | 白雪水漆5合1净味 | 白雪 | 净含量：18L | 保定市鑫丰市场白玉装饰材料经营处 | 徐水县白玉化工材料有限公司 | 不合格 | 游离甲醛
43 | 衡水 | 深州市 | 彩色聚氨酯防水涂料 | 北海王 | 10kg/桶 | 深州市多邦防水材料店 | 德州华夏圣禹防水材料技术服务中心 | 不合格 | 挥发性有机化合物（VOC）
44 | 邢台 | 巨鹿县 | 健康墙面漆（内墙乳胶漆） | 海鸥漆 | 5kg/桶 | 巨鹿县秀强装修材料门市 | 山东省济南市海鸥涂料厂（千佳制漆） | 不合格 | 耐洗刷性；对比率
六、电子计价秤
序号 | 行政区划 |  | 样品名称 | 标称商标 | 规格型号 | 受检（样品采集）单位 | 标称生产单位 | 判定结果 | 不合格项目
| 市 | 县区
45 | 石家庄市 | 裕华区 | 电子计价秤 | 风华 | ACS-30 | 石家庄市旭东衡器商行 | 永康市纳智达工贸有限公司 | 不合格 | 静态温度；温度对空载示值的影响
46 | 石家庄市 | 长安区 | 电子计价秤 | 昊宇 | ACS-30 | 石家庄市长安区昊宇衡器经营部 | 浙江昊宇工贸有限公司 | 不合格 | 皮重；静态温度；湿热、稳定状态
47 | 石家庄市 | 长安区 | 电子计价秤 | 长拓 | ACS-30kg | 石家庄市长安区昊宇衡器经营部 | 广州广衡电子衡器有限公司 | 不合格 | 皮重；回零测试；静态温度；标准温度；温度对空载示值的影响；湿热、稳定状态
48 | 石家庄市 | 桥西区 | 电子计价秤 | 吉祥 | ACS | 桥西区精确衡器销售处 | 永康朝星衡器有限公司 | 不合格 | 称量测试；皮重；标准温度；静态温度；温度对空载示值的影响；湿热、稳定状态
49 | 石家庄市 | 长安区 | 电子计价秤 | 大亨 | ACS-30 | 石家庄市桥东区 华瑞衡器经营部 | 永康市永州衡器有限公司 | 不合格 | 静态温度；标准温度；温度对空载示值的影响
50 | 石家庄市 | 桥西区 | 电子计价秤 | 聚城 | ACS-30-I | 桥西区聚诚电子秤经销部 | 泉州佰利恒电子有限公司 | 不合格 | 静态温度；湿热、稳定状态
51 | 石家庄市 | 桥西区 | 电子计价秤 | 1588 | ACS-30 | 桥西区聚诚电子秤经销部 | 浙江霸王衡器有限公司 | 不合格 | 偏载测试；静态温度；标准温度；湿热、稳定状态
52 | 张家口市 | 经济开发区 | 电子计价秤 | 金山牌 | ACS-30 | 经济开发区大民衡器经销部 | 瑞金市甬衡电子衡器有限公司 | 不合格 | 静态温度；温度对空载示值的影响；湿热、稳定状态
53 | 张家口市 | 经济开发区 | 电子计价秤 | 桦利牌 | ACS-30 | 经济开发区大民衡器经销部 | 永康市桦利泰电子衡器有限公司 | 不合格 | 倾斜测试；静态温度；温度对空载示值的影响
54 | 唐山市 | 滦南县 | 电子计价秤 | 楚江红 | ACS/15/30 | 滦南县老六衡器门市部 | 苏州楚江红衡器有限公司 | 不合格 | 静态温度；标准温度；湿热、稳定状态
55 | 唐山市 | 路南区 | 电子计价秤 | 大红鹰 | ACS-30 | 唐山市路南同成衡器经销处 | 永康市华鹰衡器有限公司 | 不合格 | 静态温度；湿热、稳定状态
56 | 唐山市 | 路南区 | 电子计价秤 | 大能 | ACS-30-JJ | 唐山市路南鑫泰百货商行 | 大能创新科技（深圳）有限公司 | 不合格 | 静态温度；标准温度；温度对空载示值的影响
57 | 唐山市 | 路南区 | 电子计价秤 | 美帝 | ACS-30 | 唐山市路南同成衡器经销处 | 永康市江南衡器厂 | 不合格 | 皮重；蠕变测试 ；静态温度；温度对空载示值的影响；湿热、稳定状态
58 | 廊坊市 | 安次区 | 电子计价秤 | 香海 | ACS-30 | 廊坊市安次区银河南路书雷衡器经销部 | 永康市香海衡器厂 | 不合格 | 倾斜测试；静态温度；标准温度；温度对空载示值的影响；湿热、稳定状态
59 | 廊坊市 | 安次区 | 电子计价秤 | 凯丰 | ACS-30 | 廊坊市安次区银河南路书雷衡器经销部 | 凯丰集团有限公司 | 不合格 | 称量测试；皮重；偏载测试；鉴别力；重复性；蠕变测试；回零测试；倾斜测试；标准温度；静态温度；温度对空载示值的影响；湿热、稳定状态；
60 | 保定市 | 莲池区 | 电子计价秤 | 剑霸 | ACS-30 | 保定市莲池区宏发五金机电综合商店 | 武义大河电子有限公司 | 不合格 | 静态温度；标准温度；湿热、稳定状态
61 | 保定市 | 莲池区 | 电子计价秤 | 佰伦斯 | BPS-30 | 保定市莲池区宏发五金机电综合商店 | 厦门佰伦斯电子科技有限公司 | 不合格 | 静态温度；标准温度；温度对空载示值的影响；湿热、稳定状态
62 | 邢台市 | 桥东区 | 电子计价秤 | 杰力 | ACS-30 | 桥东区正衡衡器门市 | 永康市杰力衡器有限公司 | 不合格 | 称量测试；皮重；偏载测试；重复性；蠕变测试；倾斜测试；标准温度；静态温度；湿热、稳定状态
七、玻璃类
序号 | 行政区划 |  | 样品名称 | 标称商标 | 规格型号 | 受检（样品采集）单位 | 标称生产单位 | 判定结果 | 不合格项目
| 市 | 县区
63 | 石家庄 | 新华区 | 建筑用钢化玻璃 | -- | 1120×470×5 610×610×5 1930×864×5（㎜） | 石家庄华康玻璃有限公司 | 石家庄华康玻璃有限公司 | 不合格 | 碎片状态
64 | 石家庄 | 新华区 | 钢化中空玻璃(中空玻璃) | -- | 654mm×478mm 15块,510mm×360mm 17块 | 石家庄华康玻璃有限公司 | 石家庄华康玻璃有限公司 | 不合格 | 尺寸偏差；外观质量；水气密封耐久性能
65 | 石家庄 | 新华区 | 中空玻璃 | -- | 348mm×548mm 15块,510mm×360mm 17块 | 石家庄市华晶玻璃有限公司 | 石家庄市华晶玻璃有限公司 | 不合格 | 尺寸偏差；水气密封耐久性能
66 | 石家庄 | 新华区 | 中空玻璃 | -- | 320mm×600mm 15块,510mm×360mm 17块 | 石家庄江佰玻璃有限公司 | 石家庄江佰玻璃有限公司 | 不合格 | 外观质量；水气密封耐久性能；尺寸偏差
67 | 石家庄 | 栾城区 | 建筑用钢化玻璃 | -- | 1090×712×5 610×610×5 1930×864×5（㎜） | 石家庄市汇通玻璃有限公司 | 石家庄市汇通玻璃有限公司 | 不合格 | 碎片状态
68 | 石家庄 | 赞皇县 | 建筑用中空玻璃 | -- | 384mm×449mm 15块,510mm×360mm 17块 | 河北奥晶玻璃制品有限公司 | 河北奥晶玻璃制品有限公司 | 不合格 | 水气密封耐久性能
69 | 承德 | 开发东区 | 建筑用钢化玻璃 | -- | 1137×472×5 610×610×5 1930×864×5（㎜） | 承德晶鑫玻璃制品有限公司 | 承德晶鑫玻璃制品有限公司 | 不合格 | 碎片状态
70 | 唐山 | 滦州市 | 钢化中空玻璃(中空玻璃) | -- | 400mm×600mm 15块,510mm×360mm 17块 | 滦县福瑞玻璃销售有限公司 | 滦县福瑞玻璃销售有限公司 | 不合格 | 尺寸偏差；水气密封耐久性能
71 | 唐山 | 丰润区 | 中空玻璃 | -- | 295mm×416mm 15块,510mm×360mm 17块 | 唐山华业玻璃深加工有限公司 | 唐山华业玻璃深加工有限公司 | 不合格 | 尺寸偏差；水气密封耐久性能
72 | 唐山 | 开平区 | 中空玻璃 | -- | 345mm×805mm 15块,510mm×360mm 17块 | 唐山市唐盛钢化玻璃有限公司 | 唐山市唐盛钢化玻璃有限公司 | 不合格 | 水气密封耐久性能；尺寸偏差；外观质量
73 | 廊坊 | 霸州市 | 建筑用钢化玻璃 | -- | 1020×511×5 610×610×5 1930×864×5（㎜） | 霸州市众诚玻璃制品有限公司 | 霸州市众诚玻璃制品有限公司 | 不合格 | 碎片状态
74 | 廊坊 | 霸州市 | 中空玻璃 | -- | 500mm×400mm 15块,510mm×360mm 17块 | 霸州市正宏达玻璃制品有限公司 | 霸州市正宏达玻璃制品有限公司 | 不合格 | 水气密封耐久性能
75 | 保定 | 北市区 | 双白中空玻璃(中空玻璃) | -- | 392mm×356mm 15块,510mm×360mm 17块 | 保定市立志玻璃制品制造有限公司 | 保定市立志玻璃制品制造有限公司 | 不合格 | 水气密封耐久性能；尺寸偏差
76 | 沧州 | 河间市 | 中空玻璃 | -- | 848mm×391mm 15块,510mm×360mm 17块 | 河间市大通玻璃有限公司 | 河间市大通玻璃有限公司 | 不合格 | 尺寸偏差；水气密封耐久性能
77 | 沧州 | 任丘市 | 中空玻璃 | -- | 475mm×545mm 15块,510mm×360mm 17块 | 河北曹记安防玻璃有限公司 | 河北曹记安防玻璃有限公司 | 不合格 | 水气密封耐久性能；尺寸偏差
78 | 沧州 | 任丘市 | 中空玻璃 | -- | 454mm×652mm 15块,510mm×360mm 17块 | 任丘市燃兴玻璃有限公司 | 任丘市燃兴玻璃有限公司 | 不合格 | 外观质量；水气密封耐久性能；尺寸偏差
79 | 沧州 | 沧县 | 建筑用钢化玻璃 | -- | 960×860×5 610×610×5 1930×864×5（㎜） | 沧县东顺玻璃不锈钢销售处 | 沧县东顺玻璃不锈钢销售处 | 不合格 | 碎片状态
80 | 衡水 | 枣强县 | 中空玻璃 | -- | 417mm×907mm 15块,510mm×360mm 17块 | 河北中迈玻璃科技有限公司 | 河北中迈玻璃科技有限公司 | 不合格 | 水气密封耐久性能
81 | 衡水 | 武强县 | 中空玻璃 | -- | 465mm×1060mm 15块,510mm×360mm 17块 | 衡水正通玻璃制品有限公司 | 衡水正通玻璃制品有限公司 | 不合格 | 水气密封耐久性能；尺寸偏差
82 | 邢台 | 南和县 | 平板玻璃 | -- | 2000×2440×4（㎜） | 南和县长红玻璃有限公司 | 南和县长红玻璃有限公司 | 不合格 | 光学变形
83 | 邢台 | 沙河市 | 建筑用钢化夹层玻璃 | -- | 300×76（㎜） 300×300（㎜） 610×610（㎜） 1930×864（㎜） | 河北汇晶玻璃科技有限公司 | 河北汇晶玻璃科技有限公司 | 不合格 | 厚度偏差；耐热性
84 | 邢台 | 桥东区 | 中空玻璃 | -- | 548mm×393mm 15块,510mm×360mm 17块 | 邢台恒瑞玻璃有限公司 | 邢台恒瑞玻璃有限公司 | 不合格 | 水气密封耐久性能
85 | 邢台 | 经济开发区 | 中空玻璃 | -- | 848mm×445mm 13块,848mm×390mm 2块,510mm×360mm 17块 | 邢台经济开发区满意玻璃装修中心 | 邢台经济开发区满意玻璃装修中心 | 不合格 | 水气密封耐久性能；尺寸偏差
86 | 邯郸 | 成安县 | 中空玻璃 | 图形 | 550mm×460mm 15块,510mm×360mm 17块 | 河北利宝金属门窗有限公司 | 河北利宝金属门窗有限公司 | 不合格 | 尺寸偏差；外观质量；水气密封耐久性能；露点
87 | 邯郸 | 丛台区 | 中空玻璃 | -- | 680mm×425mm 15块,510mm×360mm 17块 | 邯郸市光华特种玻璃有限公司 | 邯郸市光华特种玻璃有限公司 | 不合格 | 水气密封耐久性能
88 | 定州 | -- | 中空玻璃 | 图形 | 400mm×400mm 15块,510mm×360mm 17块 | 河北红阳润达窗业有限公司 | 河北红阳润达窗业有限公司 | 不合格 | 水气密封耐久性能；尺寸偏差
八、电吹风
序号 | 行政区划 |  | 样品名称 | 标称商标 | 规格型号 | 受检（样品采集）单位 | 标称生产单位 | 判定结果 | 不合格项目
| 市 | 县区
89 | 沧州 | 任丘市 | 电吹风 | 世齐 | 8888 | 任丘市梦达理发工具店 | 揭阳空港经济区康邦电器厂 | 不合格 | 标志和说明；输入功率和电流
90 | 沧州 | 任丘市 | 调风式电吹风 | HONGYU | 6663 | 任丘市大华理发工具店 | 广州市铭德特（虹日）电器厂 | 不合格 | 标志和说明
91 | 沧州 | 泊头市 | 折叠式电吹风 | 美神 | 5228 | 陈伟 | 揭阳市高升电器有限公司 | 不合格 | 标志和说明；对触及带电部件的防护
92 | 沧州 | 任丘市 | 世豪电吹风 | 世豪 | T1负离子 | 任丘市永兴理发工具店 | 广州世豪电器有限公司 | 不合格 | 标志和说明；输入功率和电流
93 | 沧州 | 任丘市 | 超静音专业型电吹风 | 霸王豹 | K-903 | 任丘市闫超化妆品批发店 | 广州诺森德美发电器厂 | 不合格 | 标志和说明
九、毛绒玩具
序号 | 行政区划 |  | 样品名称 | 标称商标 | 规格型号 | 受检（样品采集）单位 | 标称生产单位 | 判定结果 | 不合格项目
| 市 | 县区
94 | 定州 | -- | 38cm大鸟怪毛绒公仔 | 正版芝麻街 | 60*54*30cm 505克 | 高占永 | 义乌市乐麦地网络科技有限公司 | 不合格 | 年龄范围
十、女性内衣
序号 | 行政区划 |  | 样品名称 | 标称商标 | 规格型号 | 受检（样品采集）单位 | 标称生产单位 | 判定结果 | 不合格项目
| 市 | 县区
95 | 辛集 | -- | 天姿澳莉少女内衣 | 天姿澳莉 | A80 | 辛集市宴乐园饮食服务有限责任公司 | 汕头市锦泰发内衣有限公司 | 不合格 | 纤维含量；使用说明
十一、丝网类
序号 | 行政区划 |  | 样品名称 | 标称商标 | 规格型号 | 受检（样品采集）单位 | 标称生产单位 | 判定结果 | 不合格项目
| 市 | 县区
96 | 衡水 | 安平县 | 刺绳 | -- | Bw-1.60-120J | 安平县永盛丝网制造有限公司 | 安平县永盛丝网制造有限公司 | 不合格 | 刺线直径；刺长；捻数；整股破断拉力
97 | 衡水 | 安平县 | 不锈钢丝 | -- | Ф3.0mm | 安平县红亮不锈钢线材厂 | 安平县红亮不锈钢线材厂 | 不合格 | 直径；C；S
98 | 衡水 | 安平县 | 镀锌丝 | -- | SZ-A1-2.70 | 安平县海峰金属网业有限公司 | 安平县海峰金属网业有限公司 | 不合格 | 不圆度
99 | 衡水 | 安平县 | 镀锌电焊网 | 永安 | DHW 0.88×12.70×12.70 | 河北安加丝网制造有限公司 | 河北安加丝网制造有限公司 | 不合格 | 直径
100 | 衡水 | 安平县 | 石笼网 | -- | WM-Zn-5%Al（Ⅰ）-M6/2.70 | 安平县鼎阳丝网制品有限公司 | 安平县鼎阳丝网制品有限公司 | 不合格 | 边丝直径；网孔尺寸
101 | 衡水 | 安平县 | 石笼网 | -- | WM-Zn（Ⅰ）-M9/2.70 | 安平县大宏金属制品有限公司 | 安平县大宏金属制品有限公司 | 不合格 | 网丝抗拉强度（原材料丝）；网丝断后伸长率（原材料丝）；边丝抗拉强度（原材料丝）；边丝断后伸长率（原材料丝）
102 | 衡水 | 安平县 | 不锈钢网 | -- | GFW 1.85/0.35（平纹） | 安平县雷萨丝网制造有限公司 | 安平县雷萨丝网制造有限公司 | 不合格 | 网孔算术平均尺寸；Mn
103 | 衡水 | 饶阳县 | 镀锌丝 | 鑫格宾 | SZ-A1-3.45 | 河北格宾五金丝网有限公司 | 河北格宾五金丝网有限公司 | 不合格 | 直径；不圆度
十二、电动自行车充电器
序号 | 行政区划 |  | 样品名称 | 标称商标 | 规格型号 | 受检（样品采集）单位 | 标称生产单位 | 判定结果 | 不合格项目
| 市 | 县区
104 | 石家庄 | 裕华区 | 电动车专用充电器 | 津阳光 | CQ-4812D | 裕华区浩大电动自行车商行 | 四川川奇机电有限责任公司 | 不合格 | 机械强度
十三、燃料
序号 | 行政区划 |  | 样品名称 | 标称商标 | 规格型号 | 受检（样品采集）单位 | 标称生产单位 | 判定结果 | 不合格项目
| 市 | 县区
105 | 石家庄 | 藁城区 | 液化石油气 | -- | 商品丙烷 | 藁城区马庄会亮液化气供应站 | -- | 不合格 | C3烃类组分；C4及C4以上烃类组分
106 | 保定 | 莲池区 | 液化石油气 | -- | -- | 保定市莲池区大阳吉恒液化气站 | 清苑县液化气供应站 | 不合格 | （C3+C4）烃类组分
107 | 邢台 | 临城县 | 液化石油气 | -- | 商品丙丁烷混合物 | 临城县诚信液化气站 | 中国石油化工股份有限公司石家庄炼化分公司 | 不合格 | （C3+C4）烃类组分
108 | 邯郸 | 武安市 | 液化石油气 | -- | 商品丙丁烷混合物 | 武安市三井巷液化气有限公司 | 任丘市朋信嘉化工产品有限公司 | 不合格 | 铜片腐蚀
109 | 邯郸 | 武安市 | 液化石油气 | -- | 商品丙丁烷混合物 | 武安市紫东液化气站 | 任丘市朋信嘉化工产品有限公司 | 不合格 | （C3+C4）烃类组分
110 | 承德市 | 隆化县 | 洁净型煤（型煤1号） | -- | ＜50mm | 隆化县奕峰洁净煤有限公司 | 隆化县奕峰洁净煤有限公司 | 不合格 | 挥发分、落下强度、25mm孔径限下率、氟含量
111 | 衡水市 | 阜城县 | 民用型煤 | -- | 型煤1号（40×60）mm | 衡水晋能煤焦有限公司 | 衡水晋能煤焦有限公司 | 不合格 | 全硫
112 | 唐山市 | 开平区 | 民用型煤 | -- | （40×60）mm 型煤1号 | 唐山博瑞型煤制造有限公司 | 唐山博瑞型煤制造有限公司 | 不合格 | 冷压强度、汞含量
十四、复肥
序号 | 行政区划 |  | 样品名称 | 标称商标 | 规格型号 | 受检（样品采集）单位 | 标称生产单位 | 判定结果 | 不合格项目
| 市 | 县区
113 | 石家庄 | 赵县 | 掺混肥料 | “（图形商标）” | 30-8-12 总养分≥50% 含氯 40kg | 石家庄市民丰复混肥厂 | 石家庄市民丰复混肥厂 | 不合格 | 总氮(N)的质量分数
十五、橡胶密封制品
序号 | 行政区划 |  | 样品名称 | 标称商标 | 规格型号 | 受检（样品采集）单位 | 标称生产单位 | 判定结果 | 不合格项目
| 市 | 县区
114 | 保定 | 蠡县 | 普通用途织物芯输送带 | -- | 800 BB 500 5 3+1.5L | 保定红星橡胶制品有限公司 | 保定红星橡胶制品有限公司 | 不合格 | 覆盖层拉伸强度；覆盖层拉断伸长率；层间黏合强度；纵向全厚度拉伸强度
115 | 保定 | 蠡县 | 普通用途织物芯输送带 | -- | 1200 EE 1000 5 6+2L | 蠡县华隆胶带厂 | 蠡县华隆胶带厂 | 不合格 | 覆盖层拉伸强度；覆盖层拉断伸长率；覆盖层老化后；层间黏合强度
116 | 保定 | 蠡县 | 普通用途织物芯输送带 | -- | 800 EE 500 5 3+1.5L | 保定保华橡胶机带有限公司 | 保定保华橡胶机带有限公司 | 不合格 | 覆盖层拉伸强度；覆盖层拉断伸长率；层间黏合强度
117 | 保定 | 蠡县 | 普通用途织物芯输送带 | -- | 500 EE 500 5 2.5+1.5L | 蠡县众晟橡胶机带制造有限公司 | 蠡县众晟橡胶机带制造有限公司 | 不合格 | 覆盖层拉伸强度；覆盖层拉断伸长率；层间黏合强度
118 | 保定 | 蠡县 | 普通用途织物芯输送带 | 中元红 | 1000 EE 750 5 5+2L | 保定超越橡胶机带有限公司 | 保定超越橡胶机带有限公司 | 不合格 | 覆盖层拉伸强度；覆盖层拉断伸长率；覆盖层老化后；层间黏合强度；纵向全厚度拉伸强度
119 | 保定 | 蠡县 | 普通用途织物芯输送带 | 登仁 | 1050 EE 300 3 3.5+2L | 河北双龙橡胶有限公司 | 河北双龙橡胶有限公司 | 不合格 | 覆盖层拉伸强度；覆盖层拉断伸长率
120 | 保定 | 蠡县 | 普通用途织物芯输送带 | 恒基 | 1000 BB 448 8 6+1.5L | 河北恒基输送设备有限公司 | 河北恒基输送设备有限公司 | 不合格 | 覆盖层拉伸强度
121 | 保定 | 博野县 | 普通用途织物芯输送带 | -- | 600 BB 224 4 2.5+1.5L | 保定金维胶带有限公司 | 保定金维胶带有限公司 | 不合格 | 覆盖层拉伸强度；覆盖层拉断伸长率；层间黏合强度；纵向全厚度拉伸强度
122 | 保定 | 博野县 | 普通用途织物芯输送带 | -- | 600 BB 280 5 3+1.5L | 河北中耐输送机械制造有限公司 | 河北中耐输送机械制造有限公司 | 不合格 | 覆盖层拉伸强度；覆盖层拉断伸长率；覆盖层老化后；层间黏合强度；纵向全厚度拉伸强度
123 | 保定 | 博野县 | 普通用途织物芯输送带 | 众鑫 | 1000 EE 400 4 4.5+1.5L | 河北鑫辉胶带有限公司 | 河北鑫辉胶带有限公司 | 不合格 | 覆盖层拉伸强度；覆盖层拉断伸长率；层间黏合强度
124 | 保定 | 博野县 | 普通用途织物芯输送带 | 佳通胶带 | 1000 EE 500 5 3.5+1.5L | 保定佳通特种胶带有限公司 | 保定佳通特种胶带有限公司 | 不合格 | 层间黏合强度
125 | 沧州 | 任丘市 | O形圈 | YX | 128×7-G-N | 河北永信石油机械有限公司 | 河北永信石油机械有限公司 | 不合格 | 硬度（邵尔A）；压缩永久变形；热空气老化-拉伸强度变化率；热空气老化-拉断伸长率变化率；耐液体-3#标准油-硬度变化；脆性温度
126 | 邢台 | 巨鹿县 | 往复运动橡胶密封圈 | 中盛 | Y48×68×10 | 巨鹿县中盛橡塑制品有限公司 | 巨鹿县中盛橡塑制品有限公司 | 不合格 | 硬度（邵尔A）；拉伸强度；压缩永久变形；脆性温度
127 | 邢台 | 任县 | 旋转轴唇形密封圈 | -- | 20×42×8 | 邢台市隆顶机械配件有限公司 | 邢台市隆顶机械配件有限公司 | 不合格 | 硬度（邵尔A）；脆性温度
十六、童车类
序号 | 行政区划 |  | 样品名称 | 标称商标 | 规格型号 | 受检（样品采集）单位 | 标称生产单位 | 判定结果 | 不合格项目
| 市 | 县区
128 | 石家庄 | 长安区 | 婴儿学步车 | 美加宝 | 930A | 石家庄市长安区佳豪童车商行 | 佛山市顺德区小达人儿童用品有限公司 | 不合格 | 适用年龄和体重
129 | 张家口 | 经济开发区 | 儿童推车 | 宝宝好 | 723 | 经济开发区佳怡贝贝母婴用品供销部 | 中山宝宝好儿童用品有限公司 | 不合格 | 动态耐久性测试
130 | 唐山 | 滦南县 | 儿童自行车 | 爵士熊 | 彩仙子-12 | 滦南县奔城天和自行车商行 | 河北盛欣车业有限公司 | 不合格 | 链罩
131 | 邢台 | 平乡县 | 儿童自行车 | 贝琦童 | 1-601型14 | 平乡县迅翰童车组装厂 | 平乡县迅翰童车组装厂 | 不合格 | 把立管
132 | 邢台 | 平乡县 | 儿童自行车 | 奥仕龙 | 足球-14 | 平乡县奥仕龙童车有限公司 | 平乡县奥仕龙童车有限公司 | 不合格 | 突出物禁区；保护装置和螺钉
133 | 邢台 | 平乡县 | 婴儿学步车 | 么么娃 | MMW998 | 邢台尚智儿童玩具有限公司 | 邢台尚智儿童玩具有限公司 | 不合格 | 锁定、折盛和框架调节装置；安全警示
134 | 邢台 | 平乡县 | 婴儿学步车 | 好航 | 528 | 平乡县好航儿童玩具有限公司 | 平乡县好航儿童玩具有限公司 | 不合格 | 静态强度；适用年龄和体重
135 | 邢台 | 平乡县 | 儿童三轮车 | -- | 511 | 河北智多宝儿童玩具有限公司 | 河北智多宝儿童玩具有限公司 | 不合格 | 机械强度；小零件
136 | 邢台 | 平乡县 | 儿童推车 | 睿智宝贝 | C601A | 河北小阿龙车业有限公司 | 河北小阿龙车业有限公司 | 不合格 | 特定可迁移元素最大限量
137 | 邢台 | 平乡县 | 儿童自行车 | -- | 紫罗兰-12 | 邢台市小神龙儿童玩具有限公司 | 邢台市小神龙儿童玩具有限公司 | 不合格 | 把横管
138 | 邯郸 | 邱县 | 婴儿学步车 | 万宝乐 | FK398 | 邱县王虎超级宝贝童车大全 | 滕州市万宝童车有限公司 | 不合格 | 危险夹缝及孔、开口；适用年龄和体重
139 | 定州 | -- | 儿童三轮车 | 好莱福 | HLF-6018 | 李春方 | 河北好莱福玩具有限公司 | 不合格 | 特定可迁移元素最大限量
140 | 定州 | -- | 儿童自行车 | 特酷 | TR12Z122 | 李春方 | 宁波途锐达休闲用品有限公司 | 不合格 | 把横管的把套
141 | 辛集 | -- | 儿童三轮车 | 虹贝 | DS-138-5 | 辛集市胜表童车店 | 邢台可洛奇童车制造有限公司 | 不合格 | 特定可迁移元素最大限量
十七、电线电缆类
序号 | 行政区划 |  | 样品名称 | 标称商标 | 规格型号 | 受检（样品采集）单位 | 标称生产单位 | 判定结果 | 不合格项目
| 市 | 县区
142 | 石家庄 | 无极县 | 铝芯交联聚乙烯绝缘聚氯乙烯护套电力电缆 | -- | YJLV-0.6/1 3×50+1×25 | 石家庄中德电线电缆有限公司 | 石家庄中德电线电缆有限公司 | 不合格 | 收缩试验
143 | 唐山 | 开平区 | 铝芯交联聚乙烯绝缘聚氯乙烯护套电力电缆 | -- | YJLV-0.6/1 3×50+1×25 | 汉成线缆有限公司 | 汉成线缆有限公司 | 不合格 | 收缩试验；护套机械性能
144 | 廊坊 | 永清县 | 铝芯交联聚乙烯绝缘聚氯乙烯护套电力电缆 | -- | YJLV-0.6/1 5×16 | 廊坊浩通特种电缆有限公司 | 廊坊浩通特种电缆有限公司 | 不合格 | 收缩试验
145 | 廊坊 | 文安县 | 铜芯交联聚乙烯绝缘聚氯乙烯护套电力电缆 | 大和 | YJV-0.6/1 4×35+1×16 | 廊坊大和线缆有限公司 | 廊坊大和线缆有限公司 | 不合格 | 护套最薄点厚度；绝缘机械性能；绝缘热延伸试验
146 | 廊坊 | 文安县 | 铝芯交联聚乙烯绝缘聚氯乙烯护套电力电缆 | -- | YJLV-0.6/1 3×16 | 河北中利线缆有限公司 | 河北中利线缆有限公司 | 不合格 | 收缩试验；护套机械性能
147 | 沧州 | 任丘市 | 铝芯交联聚乙烯绝缘聚氯乙烯护套电力电缆 | -- | YJLV-0.6/1 4×35 | 启源电气股份有限公司 | 启源电气股份有限公司 | 不合格 | 护套机械性能
148 | 沧州 | 任丘市 | 钢绞线 | -- | JG1A-100-19 | 河北燎源电讯器材有限公司 | 河北燎源电讯器材有限公司 | 不合格 | 结构尺寸
149 | 邢台 | 宁晋县 | 铝芯交联聚乙烯绝缘聚氯乙烯护套电力电缆 | -- | YJLV-0.6/1 3×35+1×16 | 恒亮电缆有限公司 | 恒亮电缆有限公司 | 不合格 | 收缩试验
150 | 邢台 | 宁晋县 | 铝芯聚氯乙烯绝缘聚氯乙烯护套电力电缆 | -- | VLV-0.6/1 4×16 | 河北华旭电缆有限公司 | 河北华旭电缆有限公司 | 不合格 | 绝缘平均厚度
151 | 邢台 | 宁晋县 | 铜芯聚氯乙烯绝缘聚氯乙烯护套电力电缆 | -- | VV-0.6/1 3×4 | 泽洋电缆有限公司 | 泽洋电缆有限公司 | 不合格 | 绝缘平均厚度；绝缘最薄点厚度
152 | 邢台 | 宁晋县 | 铝芯聚氯乙烯绝缘聚氯乙烯护套电力电缆 | -- | VLV-0.6/1 1×50 | 河北海川线缆有限公司 | 河北海川线缆有限公司 | 不合格 | 绝缘平均厚度；绝缘最薄点厚度
153 | 邢台 | 宁晋县 | 铝芯聚氯乙烯绝缘聚氯乙烯护套电力电缆 | -- | VLV-0.6/1 1×16 | 永晟电缆有限公司 | 永晟电缆有限公司 | 不合格 | 护套最薄点厚度
154 | 邢台 | 宁晋县 | 铝芯交联聚乙烯绝缘聚氯乙烯护套电力电缆 | -- | YJLV-0.6/1 3×25 | 京达电缆有限公司 | 京达电缆有限公司 | 不合格 | 护套最薄点厚度
155 | 邯郸 | 馆陶县 | 铜芯交联聚乙烯绝缘聚氯乙烯护套电力电缆 | 图形商标 | YJV-0.6/1 5×10 | 河北百川电线电缆有限公司 | 河北百川电线电缆有限公司 | 不合格 | 收缩试验
十八、水泥包装袋类
序号 | 行政区划 |  | 样品名称 | 标称商标 | 规格型号 | 受检（样品采集）单位 | 标称生产单位 | 判定结果 | 不合格项目
| 市 | 县区
156 | 唐山 | 迁安市 | 水泥包装袋 | -- | 50kg | 迁安市永固油井水泥有限责任公司 | 迁安市华鑫塑编有限公司 | 不合格 | 防潮性能
十九、安全门（防盗门、防火门）类
序号 | 行政区划 |  | 样品名称 | 标称商标 | 规格型号 | 受检（样品采集）单位 | 标称生产单位 | 判定结果 | 不合格项目
| 市 | 县区
157 | 石家庄 | 赵县 | 钢质隔热防火门 | -- | GFM-1021-d5A1.00（乙级）-1 | 石家庄建良门业有限公司 | 石家庄建良门业有限公司 | 不合格 | 耐火性能
158 | 唐山 | 丰润区 | 钢质隔热防火门 | 弘义昌 | GFM-1021-dk5A0.50（丙级）-1 | 唐山弘昌门业有限公司 | 唐山弘昌门业有限公司 | 不合格 | 耐火性能
159 | 沧州 | 任丘市 | 钢质隔热防火门 | 皓远 | GFM-1020-dk5A0.50（丙级)-1 | 河北皓远门业有限公司 | 河北皓远门业有限公司 | 不合格 | 耐火性能
160 | 沧州 | 任丘市 | 钢质隔热防火门 | 嘉温心 | GFM-1521-dk5A0.50(丙级)-2 | 任丘市温心门业有限公司 | 任丘市温心门业有限公司 | 不合格 | 耐火性能
161 | 沧州 | 任丘市 | 钢质隔热防火门 | -- | GFM-1018-dk5A0.50（丙级)-2 | 河北荣世骏门业有限公司 | 河北荣世骏门业有限公司 | 不合格 | 耐火性能
162 | 沧州 | 任丘市 | 钢质隔热防火门 | -- | GFM-0618-dk5A0.50（丙级)-1 | 河北天发金属制品有限公司 | 河北天发金属制品有限公司 | 不合格 | 耐火性能
二十、手机充电器
序号 | 行政区划 |  | 样品名称 | 标称商标 | 规格型号 | 受检（样品采集）单位 | 标称生产单位 | 判定结果 | 不合格项目
| 市 | 县区
163 | 石家庄 | 高新区 | 充电器 | 讯陆通 | M-022 | 石家庄高新区兴华超市 | 深圳市讯陆通科技有限公司 | 不合格 | 电气间隙；爬电距离；抗电强度；电源端子骚扰电压
164 | 石家庄 | 元氏县 | 充电器 | LUOBR 洛倍尔 | P31 | 元氏县国讯通讯经营部 | 东莞市洛倍尔电子科技有限公司 | 不合格 | 标记和说明；电气间隙；爬电距离；抗电强度；电源端子骚扰电压
165 | 张家口 | 高新区 | 充电器 | 恒毅电子 | 670 | 中国电信股份有限公司张家口分公司纬一路营业厅 | 深圳市龙奇通电子科技有限公司 | 不合格 | 标记和说明；电气间隙；爬电距离；抗电强度；电源端子骚扰电压
166 | 张家口 | 万全区 | 充电器 | MingPai 明派 | ZC60 | 万全区孔家庄镇远大电讯营业厅 | 深圳市歌奈时代科技有限公司 | 不合格 | 连接装置
167 | 张家口 | 桥西区 | 风云系列USB充电器 | max² | U169 | 张家口市桥西区宏伟通讯经销部 | 东莞市巨量电子科技有限公司 | 不合格 | 电气间隙；爬电距离；抗电强度；电源端子骚扰电压
168 | 唐山 | 滦南县 | 旅行充电器 | JOYROOM | L-L117 | 滦南县奔城太阳光辉通讯部金贸店 | 深圳市机乐堂科技有限公司 | 不合格 | 电气间隙；爬电距离；抗电强度；电源端子骚扰电压
169 | 唐山 | 路北区 | 开关电源适配器 | HUAWEI 华为 | HW-050450C00 | 唐山鹏泰永通通信设备有限公司华岩北路营业部 | 华为技术有限公司 | 不合格 | 电气间隙；爬电距离；抗电强度
170 | 唐山 | 遵化市 | QC3.0快速充电器 | HOGUO 红果 | 红果3号 | 遵化市北二环西路宏远通讯器材经营部 | 深圳市威立讯电子有限公司 | 不合格 | 电气间隙；爬电距离；抗电强度
171 | 廊坊 | 固安县 | OPPO闪充电源适配器 | -- | AK779 | 河北永通电子科技有限公司固安聚宝隆分店 | -- | 不合格 | 抗电强度；电源端子骚扰电压
172 | 廊坊 | 固安县 | 快速充电器 | 佧酷（KAKU） | KSC-012 | 固安县瑞得通信器材经营部 | 广州市徽凰电子有限公司 | 不合格 | 连接装置；抗电强度；电源端子骚扰电压
173 | 廊坊 | 固安县 | 充电器 | -- | BK0724 | 河北永通电子科技有限公司固安新中街店 | -- | 不合格 | 抗电强度；电源端子骚扰电压
174 | 邯郸 | 武安市 | 2.1A套装充电器 | LOVESN 海韵 | K218 | 武安市武安镇马玲手机配件门市 | 深圳市华智辉通讯技术有限公司 | 不合格 | 标记和说明；电源端子骚扰电压
175 | 邯郸 | 武安市 | 旋转插头充电器 | 奥力科 | AL-562A | 武安市武安镇航宇通讯器材门市 | 东莞市绿力电子科技有限公司 | 不合格 | 电气间隙；爬电距离；连接装置；抗电强度；电源端子骚扰电压
176 | 保定 | 莲池区 | 闪充旅行充电器 | 刷新 | U501 | 保定市莲池区得邦通讯经营部 | 广州刷新电子科技有限公司 | 不合格 | 连接装置；抗电强度
177 | 保定 | 莲池区 | 充电器 | 亿品原 | YPY839C | 河北亚太通信科技集团有限公司保定体育场营业厅 | 深圳亿品新能源科技有限公司 | 不合格 | 电气间隙；爬电距离；抗电强度；电源端子骚扰电压
178 | 保定 | 莲池区 | 充电器 | 亿品原 | YPY829C | 河北亚太通信科技集团有限公司保定体育场营业厅 | 深圳市亿品新能源科技有限公司 | 不合格 | 电气间隙；爬电距离；抗电强度；电源端子骚扰电压
二十一、洗涤用品类
序号 | 行政区划 |  | 样品名称 | 标称商标 | 规格型号 | 受检（样品采集）单位 | 标称生产单位 | 判定结果 | 不合格项目
| 市 | 县区
179 | 石家庄 | 裕华区 | 活力28超浓缩洗衣粉 | 活力28+图形商标 | 1.28kg WL-B | 河北华润万家生活超市有限公司石家庄建华大街分店 | 荆州市活力二八家化有限公司 | 不合格 | JB-03的去污力
180 | 承德 | 双滦区 | 洗衣液 | 简之约 | 2kg | 承德宽广超市集团有限公司滦河分公司 | 唐山市一品净日化厂 | 不合格 | 总活性物
181 | 张家口 | 宣化区 | 速效洗衣粉 | 奇强 | 净含量：240克 WL-A | 宣化县顾家营镇万香副食经销店 | 本溪经济开发区南风日化有限公司 | 不合格 | 总活性物质量分数；JB-03的去污力
182 | 张家口 | 宣化区 | 多功能洗衣液 | -- | 净含量：2千克 普通型 | 刘树兰 | -- | 不合格 | 总活性物
183 | 唐山 | 高新区 | 360°全效植物洗衣液 | 香选好太太 | 净含量：2kg 普通型 | 唐山瑞莎实业集团有限公司瑞莎超市龙王庙分公司 | 石家庄威琪日化有限公司 | 不合格 | 总活性物
184 | 唐山 | 迁西县 | 360°全效植物洗衣液 | 香选好太太 | 净含量：2kg 普通型 | 唐山瑞莎实业集团迁西瑞莎超市有限公司 | 石家庄威琪日化有限公司 | 不合格 | 总活性物
185 | 衡水 | 冀州区 | 天然皂粉 | -- | 1.508千克无磷 | 冀州市新一族日化店 | 广州麦丝玛拉生物科技有限公司 | 不合格 | 外观
186 | 衡水 | 冀州区 | 多功能洗衣液 | Romandika | 1000ml无磷 | 冀州市新一族日化店 | 石家庄途牛日化用品有限公司 | 不合格 | 总活性物
187 | 邢台 | 威县 | 温和衣族小苏打冷水去油洗洁精 | -- | 1.3kg | 威县田沃商贸有限公司 | 山东友爱洗涤日化有限公司 | 不合格 | 总活性物含量
188 | 雄安新区 | 雄县 | 洗衣液（普通型） | 好佳乐 | 2kg 普通型 | 雄县山水莲花购物广场有限公司 | 天津盛和生物科技有限公司 | 不合格 | 总活性物