## Sheet1
河北省产品质量监督抽查检出不合格样品信息表
一、电线电缆
序号 | 行政区划 |  | 样品名称 | 标称 商标 | 规格型号 | 受检（样品采集）单位 | 标称生产单位 | 判定 结果 | 不合格项目
| 市 | 县区
1 | 衡水市 | 饶阳县 | 聚氯乙烯绝缘聚氯乙烯护套控制电缆 | / | KVV-450/750 2×1.5 | 饶阳县渤海电线电缆有限责任公司 | 饶阳县渤海电线电缆有限责任公司 | 不合格 | 20℃导体直流电阻
2 | 邢台市 | 宁晋县 | 铝芯交联聚乙烯绝缘聚氯乙烯护套电力电缆 | / | YJLV-0.6/1 4×25 | 圣亮线缆有限公司 | 圣亮线缆有限公司 | 不合格 | 结构尺寸-绝缘平均厚度
二、低压配电柜
序号 | 行政区划 |  | 样品名称 | 标称 商标 | 规格型号 | 受检（样品采集）单位 | 标称生产单位 | 判定 结果 | 不合格项目
| 市 | 县区
3 | 张家口市 | 经济开发区 | 配电箱 | / | JPX | 河北瑞泰电器科技有限公司 | 河北瑞泰电器科技有限公司 | 不合格 | 绝缘材料耐热和耐着火性能-其上需要安装载流部件：960℃
4 | 廊坊市 | 香河县 | 低压成套配电设备 | / | XXL | 河北宝友电器设备有限公司 | 河北宝友电器设备有限公司 | 不合格 | 标志
三、防水涂料
序号 | 行政区划 |  | 样品名称 | 标称 商标 | 规格型号 | 受检（样品采集）单位 | 标称生产单位 | 判定 结果 | 不合格项目
| 市 | 县区
5 | 石家庄市 | 藁城区 | 聚合物乳液建筑防水涂料 | / | 18kg/桶 黄色 | 藁城区工业路东城防水材料经销处 | 河北金诺防水材料有限公司 | 不合格 | 固体含量
6 | 石家庄市 | 藁城区 | 液体卷材-国标（黑）（水乳型沥青防水涂料） | / | 8kg/桶 | 藁城区工业路东城防水材料经销处 | 河北悦色建材有限公司 | 不合格 | 断裂伸长率-标准条件
7 | 石家庄市 | 藁城区 | 液体卷-国标（黑）（水乳型沥青防水涂料） | / | 18kg/桶 | 藁城区工业路东城防水材料经销处 | 河北悦色建材有限公司 | 不合格 | 断裂伸长率-标准条件
8 | 石家庄市 | 栾城区 | 液体卷材-国标（黑）（水乳沥青防水涂料） | / | 黑色 8kg/桶 H型 | 栾城区瑞江新型特种建材城 | 河北悦色建材有限公司 | 不合格 | 断裂伸长率-标准条件；游离甲醛
9 | 石家庄市 | 栾城区 | 液体卷材-国标（黑）（水乳型沥青防水涂料） | / | 黑色 18kg/桶 H型 | 栾城区瑞江新型特种建材城 | 河北悦色建材有限公司 | 不合格 | 断裂伸长率-标准条件
10 | 石家庄市 | 桥西区 | 高聚合物改性沥青防水涂料 | / | 黑色 17kg/桶 H型 | 桥西区永荣装饰材料商行 | 河北金诺防水材料有限公司 | 不合格 | 断裂伸长率-标准条件
11 | 石家庄市 | 裕华区 | 高聚物改性沥青防水涂料 | 斯恩琦 | H型 A类 | 裕华常青防水保温材料批发部 | 河北工达防水材料有限公司 | 不合格 | 断裂伸长率-标准条件
12 | 石家庄市 | 长安区 | 丙烯酸防水涂料 | / | 20kg 白色 Ⅰ型 | 石家庄大樊建筑防水工程有限公司 | 河北玉环防水材料有限公司 | 不合格 | 断裂延伸率
13 | 唐山市 | 玉田县 | 聚氨酯防水涂料 | 方雨 | 20kg/桶 S I N B | 中建友（唐山）科技有限公司 | 中建友（唐山）科技有限公司 | 不合格 | 断裂伸长率
14 | 保定市 | 高碑店市 | W-15单组份聚氨酯防水涂料（水性） | 建海中建 | Ⅰ类 B类 | 高碑店市兴华南路顺禹防水材料 | 北京建海中建国际防水材料有限公司 | 不合格 | 低温柔性（绕Φ10mm棒弯180°）
15 | 保定市 | 易县 | SBS-液体卷材(水乳型沥青防水涂料) | 马鼎 | 9kg/桶 L型 B类 | 易县海龙防水工程有限公司 | 南京马鼎防水材料有限公司 | 不合格 | 断裂伸长率-标准条件
16 | 衡水市 | 深州市 | 聚合物改性沥青防水涂料 | 朴智 | 20kg/桶 H B类 | 深州市燊浩建筑工程有限公司 | 河北玉环防水材料有限公司 | 不合格 | 断裂伸长率-标准条件
17 | 衡水市 | 深州市 | 液体卷材（水乳型沥青防水涂料） | 治水医生 | 18公斤/桶 L A类 | 深州市宏熙建筑装饰材料门市部 | 河北晨宇防水建材有限公司 | 不合格 | 断裂伸长率-标准条件；游离甲醛
四、水泥
序号 | 行政区划 |  | 样品名称 | 标称 商标 | 规格型号 | 受检（样品采集）单位 | 标称生产单位 | 判定 结果 | 不合格项目
| 市 | 县区
18 | 承德市 | 兴隆县 | 复合硅酸盐水泥 | / | P·C 42.5 | 兴隆县依函建材店 | / | 不合格 | 水溶性铬（Ⅵ）
19 | 秦皇岛市 | 海港区 | 普通硅酸盐水泥 | 烽火 | P·O 42.5 | 秦皇岛市信合水泥有限公司 | 秦皇岛市信合水泥有限公司 | 不合格 | 水溶性铬（Ⅵ）
20 | 唐山市 | 汉沽区 | 普通硅酸盐水泥 | 驰鹿 | P·O 42.5 | 唐山市嘉澍工贸有限公司 | 唐山市嘉澍工贸有限公司 | 不合格 | 水溶性铬（Ⅵ）
21 | 邢台市 | 沙河市 | 普通硅酸盐水泥 | 双一基 | P·O 42.5 | 沙河市双基水泥有限公司 | 沙河市双基水泥有限公司 | 不合格 | 水溶性铬（Ⅵ）
五、农用薄膜
序号 | 行政区划 |  | 样品名称 | 标称 商标 | 规格型号 | 受检（样品采集）单位 | 标称生产单位 | 判定 结果 | 不合格项目
| 市 | 县区
22 | 衡水市 | 武邑县 | 聚乙烯塑料薄膜 | / | 90cm、0.01mm Ⅱ类 | 武邑县韩庄镇恩可农资店 | 济宁市任城区兴成塑料制品厂 | 不合格 | 厚度偏差-厚度极限偏差；厚度偏差-平均厚度偏差
23 | 邯郸市 | 魏县 | 聚乙烯吹塑农用地面覆盖薄膜 | / | 1.5m×0.01mm | 河北省魏县德政供销合作社安张庄生产门市 | 山东三鑫塑业有限公司 | 不合格 | 厚度偏差-厚度极限偏差；厚度偏差-平均厚度偏差
24 | 邯郸市 | 魏县 | 聚乙烯吹塑农用地面覆盖薄膜 | / | 4000×0.01（mm） Ⅱ | 贾四德（个体工商户） | 山东省济宁市科农塑业有限公司 | 不合格 | 厚度偏差-厚度极限偏差；厚度偏差-平均厚度偏差
六、化肥
序号 | 行政区划 |  | 样品名称 | 标称 商标 | 规格型号 | 受检（样品采集）单位 | 标称生产单位 | 判定 结果 | 不合格项目
| 市 | 县区
25 | 石家庄市 | 晋州市 | 掺混肥料 | 图形 | 18-22-5 总养分≥45% 含氯（高氯）40kg/袋 | 河北春潮生物科技有限公司 | 河北春潮生物科技有限公司 | 不合格 | 包装标识-含氯标识
26 | 石家庄市 | 晋州市 | 复合肥料 | 图形 | 40kg 总养分≥40% 22-13-5 含氯（高氯） | 河北春潮生物科技有限公司 | 河北春潮生物科技有限公司 | 不合格 | 包装标识-含氯标识
27 | 石家庄市 | 无极县 | 掺混肥料 | 图形 | 25-5-5 总养分≥35% 含氯40kg/袋 | 石家庄市汇丰化工有限公司 | 石家庄市汇丰化工有限公司 | 不合格 | 包装标识-含氯标识
28 | 石家庄市 | 无极县 | 掺混肥料 | 图形 | 15-10-20 总养分≥45% 硫酸钾型 40kg/袋 | 石家庄冀丰大化肥业有限公司 | 石家庄冀丰大化肥业有限公司 | 不合格 | 包装标识-养分含量-单养分
29 | 石家庄市 | 无极县 | 复合肥料 | 图形 | 40kg/袋 21-9-7 总养分≥37% 含氯（高氯） | 河北沃丰化肥有限公司 | 河北沃丰化肥有限公司 | 不合格 | 包装标识-含氯标识
30 | 石家庄市 | 无极县 | 复合肥料 | 图形 | 25-5-5 总养分≥35% 40kg/袋 含氯（高氯） | 河北中港美盛肥业有限公司 | 河北中港美盛肥业有限公司 | 不合格 | 水溶性磷占有效磷百分率
31 | 保定市 | 蠡县 | 复合肥料 | 胜丰（图形） | 25-15-5 总养分≥45% 含氯（中氯）40kg/袋 | 蠡县辛兴镇裕丰农资门市部 | 河北胜丰肥业有限公司 | 不合格 | 总养分（N+P2O5+K2O）-标明值要求；总氮（N）
32 | 保定市 | 望都县 | 复合肥料 | 神耕 | 26-7-7 总养分≥40% 含氯（中氯）40kg/袋 | 望都县玉红农资门市部 | 湖北·荆门市喜登门肥业有限公司 | 不合格 | 总铊
33 | 保定市 | 望都县 | 控释掺混肥料 | / | 26-12-12 总养分≥50% 50kg/袋 | 望都县军辉化肥门市部 | 烟台美嘉利化肥有限公司 | 不合格 | 总养分（N＋P2O5＋K2O）-标准要求；总养分（N＋P2O5＋K2O）-标明值要求；有效磷（P2O5）；钾（K2O）；氯离子
34 | 衡水市 | 饶阳县 | 复合肥料 | 标称：图形 | 24-6-10 总养分≥40% 含氯（低氯） 40kg/袋 含硝态氮 | 饶阳县艳周农资销售有限公司 | 山西华鑫肥业股份有限公司 | 不合格 | 包装标识-养分含量-中、微量元素
35 | 衡水市 | 深州市 | 复合肥料 | 施福农 | 28-10-10 总养分≥48% 含氯（中氯） 40kg/袋 | 深州市糖蜜农资门市部 | 湖北施达丰化肥有限公司 | 不合格 | 总养分（N＋P2O5＋K2O）-标准要求；总养分（N＋P2O5＋K2O）-标明值要求；总氮（N）；有效磷（P2O5）；钾（K2O)；包装标识-养分含量-中、微量元素
36 | 安新县 |  | 复合肥料 | 标称：图形 | 24-6-10 总养分≥40% 含硝态氮 含氯（低氯） 40kg/袋 | 安新县北青玉乾农资经销部 | 山西华鑫肥业股份有限公司 | 不合格 | 包装标识-养分含量-中、微量元素
七、井盖
序号 | 行政区划 |  | 样品名称 | 标称商标 | 规格型号 | 受检（样品采集）单位 | 标称生产单位 | 判定 结果 | 不合格项目
| 市 | 县区
37 | 沧州市 | 献县 | 球墨铸铁检查井盖 | / | Φ700 C250 | 河北震翰铸造有限公司 | 河北震翰铸造有限公司 | 不合格 | 承载能力-残留变形；承载能力-试验荷载
八、消防产品
序号 | 行政区划 |  | 样品名称 | 标称商标 | 规格型号 | 受检（样品采集）单位 | 标称生产单位 | 判定 结果 | 不合格项目
| 市 | 县区
38 | 石家庄市 | 元氏县 | 手提式干粉灭火器 | / | MFZ/ABC4A | 石家庄溢彩安全工程有限公司 | / | 不合格 | 灭火剂充装量；灭火剂检验-主要组分含量（质量分数）-任一主要组分含量（磷酸二氢铵）
39 | 石家庄市 | 赵县 | 手提式干粉灭火器 | / | MFZ/ABC4型 | 赵县宁泰商贸有限公司 | / | 不合格 | 灭火剂充装量；灭火剂检验-主要组分含量（质量分数）-任一主要组分含量（磷酸二氢铵）